## Házi Feladat
|  |  | Fröccsöntő szerszámok tervezése BMEGEPTNG10 |  |  |  | 2023. ősz
Házi Feladat
| Név | #N/A |  |  |  | Neptun
| A feladat sorszáma | [6 empty] | #N/A
Tervezzen fröccsöntő szerszámot az alábbi termék gyártásához:
|  | A termék anyaga legyen: | [5 empty] | #N/A
(A polimer anyagok tulajdonságaihoz használja a mellékelt listát, vagy fröccsöntési szimulációs program adatbázisát.)
|  | A termék átmérője (d): |  | #N/A | mm
|  | A termék falvastagsága (v): |  | #N/A | mm
|  | A termék magassága (H): |  | #N/A | mm
|  | A termék félnyílásszöge (F): |  | #N/A | °
|  | A termék fülének hossza (L): |  | #N/A | mm
|  | A termék fülének magassága (h): |  | #N/A | mm
A termék fülének kialakítását pontosítani kell. Megfelelő oldalferdeség és rádiusz kerülhet rá! A fülnek a vastagságát a termék falvastagságához válassza, amit szimulációval ellenőrizhet.
Aki nem készíti el a fakultatív részt, 2, vagy 4 fészkes szerszámot tervezzen.
| fakultatív | Összesen 2 millió terméket kell gyártania szerszámnak. Használja a mellékelt gépek listáját, és ebből válassza ki a legmegfelelőbb gépet, amelyik alkalmas az adott termék gyártására. Választását indokolja és számításokkal támassza alá döntését! Minden gép esetében mutasson rá, hogy az adott gép alkalmazható-e a gyártáshoz. Készítsen táblázatos összesítőt!
| fakultatív | A ciklusidőt a fészekszám meghatározásához analitikusan számolhatja, de később ellenőrizze azt szimulációval. Szimulációs és analitikus számításait vesse össze és tüntesse fel azt a dokumentációban.
A szerszámtervezéshez szükséges szimulációkat a laborgyakorlatokon végezzük el, ezért a termék modelljét minél hamarabb készítse el (step vagy parasolid formában).
| fakultatív | Egy fészeknek az előállítási költségére (A1), valamint a szerszám fészekszámfüggetlen költségére (S) adjon becslést, és az alapján végezze számításait.
A szerszámtervet készítse el tetszőleges 3D-s tervező programban. Leadni a szerszám nyomtatott összeállítási műszaki rajzot kell (M 1:1, csatlakozó és befoglaló méretekkel). A rajzon szerepelnie kell nyitott és zárt állapotban is a szerszámnak.
| fakultatív | Készítse el a dokumentációt, amelyben a tervezés folyamatát is bemutatja, szükséges számú szimulációval alátámasztva. A feladatot elektronikusan nyújtsa be (pdf, vagy word formátumban) e-mailen! Fájl (és e-mail tárgy) elnevezése: "sorszam_vezeteknev_keresztnev_szerszam-2022.xxx"!
Leadási határidő: 14. hét szerda (Zh/előadás) időpontja! Minden nap késéssel pontlevonás jár! Legkésőbbi leadás a szorgalmi időszakban.
Budapest, 2023. szeptember 20.
tárgyfelelős
Note on K5: Kovács József Gábor: Teljes NEPTUN kódot szükséges beírni. Töredék kód esetén nem megfelelő adatokat talál meg a rendszer.

## info-help
|  |  | Anyag | d | v | H | Fi | L a szélétől | L | h
No | NEPTUN | Név
1 | ARYYM1 | Hári Eszter | ABS | 25 | 1.2 | 15 | 5 | 10 | 22.5 | 5 | 253125
2 | B0008P | Papp Zsófia | ABS/PC | 30 | 1.35 | 20 | 7.5 | 20 | 35 | 7.5 | 1594687.5
3 | BVEXKL | Csutorás Barna | PC | 35 | 1.5 | 25 | 10 | 30 | 47.5 | 10 | 6234375
4 | C0FXVH | Balogh Ábel | PA 66 | 40 | 1.75 | 30 | 5 | 40 | 60 | 12.5 | 7875000
5 | DCX5DR | Szendefi Etelka | HDPE | 45 | 2 | 15 | 7.5 | 50 | 72.5 | 15 | 11010937.5
6 | DJ7P63 | Szutter Bálint Tamás | LDPE | 25 | 2.2 | 20 | 10 | 60 | 72.5 | 5 | 3987500
7 | E7Q5BM | Kelemen Balázs Bálint | PA 6 | 30 | 2.35 | 25 | 5 | 10 | 25 | 7.5 | 1652343.75
8 | EBLWHD | Csapó Maja | PMMA | 35 | 1.2 | 30 | 7.5 | 20 | 37.5 | 10 | 3543750
9 | EDKKS5 | Kulcsár Bianka | PP | 40 | 1.35 | 15 | 10 | 30 | 50 | 12.5 | 5062500
10 | EZBB08 | Nyirkos Vilmos | PS | 45 | 1.5 | 20 | 5 | 40 | 62.5 | 15 | 6328125
11 | G8LHU8 | Horváth Áron Barnabás | ABS | 25 | 1.75 | 25 | 7.5 | 50 | 62.5 | 5 | 2563476.5625
12 | H1AM3W | Rácz Imre | ABS/PC | 30 | 2 | 30 | 10 | 60 | 75 | 7.5 | 10125000
13 | HI7ZLC | Csillag Jessica Boglárka | PC | 35 | 2.2 | 15 | 5 | 10 | 27.5 | 10 | 1588125
14 | HU8JJ7 | Wladimír János Valdemár | PA 66 | 40 | 2.35 | 20 | 7.5 | 20 | 40 | 12.5 | 7050000
15 | JA4XF6 | Jóna Attila | HDPE | 45 | 1.2 | 25 | 10 | 30 | 52.5 | 15 | 10631250
16 | JF3LH0 | Bezerédi Ádám | LDPE | 25 | 1.35 | 30 | 5 | 40 | 52.5 | 5 | 1328906.25
17 | JGGBMC | Mihucz Bianka | PA 6 | 30 | 1.5 | 15 | 7.5 | 50 | 65 | 7.5 | 2467968.75
18 | JSJSAZ | Patocskai Dániel | PMMA | 35 | 1.75 | 20 | 10 | 60 | 77.5 | 10 | 9493750
19 | KHLPS0 | Szilágyi Laura | PP | 40 | 2 | 25 | 5 | 10 | 30 | 12.5 | 3750000
20 | LAYKMU | Molnár Balázs | PS | 45 | 2.2 | 30 | 7.5 | 20 | 42.5 | 15 | 14200312.5
21 | NJE3GK | Honti Szilárd | ABS | 25 | 2.35 | 15 | 10 | 30 | 42.5 | 5 | 1872656.25
22 | QADI6U | Balassa Boglárka Izabella | ABS/PC | 30 | 1.2 | 20 | 5 | 40 | 55 | 7.5 | 1485000
23 | RWCSLN | Joós Eszter | PC | 35 | 1.35 | 25 | 7.5 | 50 | 67.5 | 10 | 5980078.125
24 | TLOCMZ | Devecser Boglárka | PA 66 | 40 | 1.5 | 30 | 10 | 60 | 80 | 12.5 | 18000000
25 | TR6859 | Egerszegi Boglárka Fanni | HDPE | 45 | 1.75 | 15 | 5 | 10 | 32.5 | 15 | 2879296.875
26 | U6KZV8 | Illyés Dóra Viktória | LDPE | 25 | 2 | 20 | 7.5 | 20 | 32.5 | 5 | 1218750
27 | UX6UJ8 | Pénzváltó Ágnes | PA 6 | 30 | 2.2 | 25 | 10 | 30 | 45 | 7.5 | 5568750
28 | YCBZ2W | Németh Dorottya | PMMA | 35 | 2.35 | 30 | 5 | 40 | 57.5 | 10 | 7094062.5
29 | ZZZ1 | Tartalék feladat 1 | PP | 40 | 1.2 | 15 | 7.5 | 50 | 70 | 12.5 | 4725000
30 | ZZZ2 | Tartalék feladat 2 | PS | 45 | 1.35 | 20 | 10 | 60 | 82.5 | 15 | 15035625
31 | ZZZ3 | Tartalék feladat 3 | ABS | 25 | 1.5 | 25 | 5 | 10 | 22.5 | 5 | 527343.75
32 | ZZZ4 | Tartalék feladat 4 | ABS/PC | 30 | 1.75 | 30 | 7.5 | 20 | 35 | 7.5 | 3100781.25
33 | ZZZ5 | Tartalék feladat 5 | PC | 35 | 2 | 15 | 10 | 30 | 47.5 | 10 | 4987500
34 | ZZZ6 | Tartalék feladat 6 | PA 66 | 40 | 2.2 | 20 | 5 | 40 | 60 | 12.5 | 6600000
35 | ZZZ7 | Tartalék feladat 7 | HDPE | 45 | 2.35 | 25 | 7.5 | 50 | 72.5 | 15 | 21563085.9375
36 | ZZZ8 | Tartalék feladat 8 | LDPE | 25 | 1.2 | 30 | 10 | 60 | 72.5 | 5 | 3262500
37 | ZZZ9 | Tartalék feladat 9 | PA 6 | 30 | 1.35 | 15 | 5 | 10 | 25 | 7.5 | 569531.25
38 | ZZZ10 | Tartalék feladat 10 | PMMA | 35 | 1.5 | 20 | 7.5 | 20 | 37.5 | 10 | 2953125
39 | ZZZ11 | Tartalék feladat 11 | PP | 40 | 1.75 | 25 | 10 | 30 | 50 | 12.5 | 10937500
40 | ZZZ12 | Tartalék feladat 12 | PS | 45 | 2 | 30 | 5 | 40 | 62.5 | 15 | 12656250
41 | ZZZ13 | Tartalék feladat 13 | ABS | 25 | 2.2 | 15 | 7.5 | 50 | 62.5 | 5 | 1933593.75
42 | ZZZ14 | Tartalék feladat 14 | ABS/PC | 30 | 2.35 | 20 | 10 | 60 | 75 | 7.5 | 7931250
43 | ZZZ15 | Tartalék feladat 15 | PC | 35 | 1.2 | 25 | 5 | 10 | 27.5 | 10 | 1443750
44 | ZZZ16 | Tartalék feladat 16 | PA 66 | 40 | 1.35 | 30 | 7.5 | 20 | 40 | 12.5 | 6075000
45 | ZZZ17 | Tartalék feladat 17 | HDPE | 45 | 1.5 | 15 | 10 | 30 | 52.5 | 15 | 7973437.5
46 | ZZZ18 | Tartalék feladat 18 | LDPE | 25 | 1.75 | 20 | 5 | 40 | 52.5 | 5 | 1148437.5
47 | ZZZ19 | Tartalék feladat 19 | PA 6 | 30 | 2 | 25 | 7.5 | 50 | 65 | 7.5 | 5484375
48 | ZZZ20 | Tartalék feladat 20 | PMMA | 35 | 2.2 | 30 | 10 | 60 | 77.5 | 10 | 17902500
49 | ZZZ21 | Tartalék feladat 21 | PP | 40 | 2.35 | 15 | 5 | 10 | 30 | 12.5 | 2643750
50 | ZZZ22 | Tartalék feladat 22 | PS | 45 | 1.2 | 20 | 7.5 | 20 | 42.5 | 15 | 5163750
51 | ZZZ23 | Tartalék feladat 23 | ABS | 25 | 1.35 | 25 | 10 | 30 | 42.5 | 5 | 1792968.75
52 | ZZZ24 | Tartalék feladat 24 | ABS/PC | 30 | 1.5 | 30 | 5 | 40 | 55 | 7.5 | 2784375
53 | ZZZ25 | Tartalék feladat 25 | PC | 35 | 1.75 | 15 | 7.5 | 50 | 67.5 | 10 | 4651171.875
54 | ZZZ26 | Tartalék feladat 26 | PA 66 | 40 | 2 | 20 | 10 | 60 | 80 | 12.5 | 16000000
55 | ZZZ27 | Tartalék feladat 27 | HDPE | 45 | 2.2 | 25 | 5 | 10 | 32.5 | 15 | 6032812.5
56 | ZZZ28 | Tartalék feladat 28 | LDPE | 25 | 2.35 | 30 | 7.5 | 20 | 32.5 | 5 | 2148046.875
57 | ZZZ29 | Tartalék feladat 29 | PA 6 | 30 | 1.2 | 15 | 10 | 30 | 45 | 7.5 | 1822500
58 | ZZZ30 | Tartalék feladat 30 | PMMA | 35 | 1.35 | 20 | 5 | 40 | 57.5 | 10 | 2716875
59 | ZZZ31 | Tartalék feladat 31 | PP | 40 | 1.5 | 25 | 7.5 | 50 | 70 | 12.5 | 9843750
60 | ZZZ32 | Tartalék feladat 32 | PS | 45 | 1.75 | 30 | 10 | 60 | 82.5 | 15 | 29235937.5
61 | ZZZ33 | Tartalék feladat 33 | ABS | 25 | 2 | 15 | 5 | 10 | 22.5 | 5 | 421875
62 | ZZZ34 | Tartalék feladat 34 | ABS/PC | 30 | 2.2 | 20 | 7.5 | 20 | 35 | 7.5 | 2598750
63 | ZZZ35 | Tartalék feladat 35 | PC | 35 | 2.35 | 25 | 10 | 30 | 47.5 | 10 | 9767187.5
64 | ZZZ36 | Tartalék feladat 36 | PA 66 | 40 | 1.2 | 30 | 5 | 40 | 60 | 12.5 | 5400000
65 | ZZZ37 | Tartalék feladat 37 | HDPE | 45 | 1.35 | 15 | 7.5 | 50 | 72.5 | 15 | 7432382.8125
66 | ZZZ38 | Tartalék feladat 38 | LDPE | 25 | 1.5 | 20 | 10 | 60 | 72.5 | 5 | 2718750
67 | ZZZ39 | Tartalék feladat 39 | PA 6 | 30 | 1.75 | 25 | 5 | 10 | 25 | 7.5 | 1230468.75
68 | ZZZ40 | Tartalék feladat 40 | PMMA | 35 | 2 | 30 | 7.5 | 20 | 37.5 | 10 | 5906250
69 | ZZZ41 | Tartalék feladat 41 | PP | 40 | 2.2 | 15 | 10 | 30 | 50 | 12.5 | 8250000
70 | ZZZ42 | Tartalék feladat 42 | PS | 45 | 2.35 | 20 | 5 | 40 | 62.5 | 15 | 9914062.5
71 | ZZZ43 | Tartalék feladat 43 | ABS | 25 | 1.2 | 25 | 7.5 | 50 | 62.5 | 5 | 1757812.5
72 | ZZZ44 | Tartalék feladat 44 | ABS/PC | 30 | 1.35 | 30 | 10 | 60 | 75 | 7.5 | 6834375
73 | ZZZ45 | Tartalék feladat 45 | PC | 35 | 1.5 | 15 | 5 | 10 | 27.5 | 10 | 1082812.5
74 | ZZZ46 | Tartalék feladat 46 | PA 66 | 40 | 1.75 | 20 | 7.5 | 20 | 40 | 12.5 | 5250000
75 | ZZZ47 | Tartalék feladat 47 | HDPE | 45 | 2 | 25 | 10 | 30 | 52.5 | 15 | 17718750
76 | ZZZ48 | Tartalék feladat 48 | LDPE | 25 | 2.2 | 30 | 5 | 40 | 52.5 | 5 | 2165625
77 | ZZZ49 | Tartalék feladat 49 | ABS | 30 | 2.35 | 15 | 7.5 | 50 | 65 | 7.5 | 3866484.375
78 | ZZZ50 | Tartalék feladat 50 | ABS/PC | 35 | 1.2 | 20 | 10 | 60 | 77.5 | 10 | 6510000
79 | ZZZ51 | Tartalék feladat 51 | PC | 40 | 1.35 | 25 | 5 | 10 | 30 | 12.5 | 2531250
80 | ZZZ52 | Tartalék feladat 52 | PA 66 | 45 | 1.5 | 30 | 7.5 | 20 | 42.5 | 15 | 9682031.25
81 | ZZZ53 | Tartalék feladat 53 | HDPE | 25 | 1.75 | 15 | 10 | 30 | 42.5 | 5 | 1394531.25
82 |  |  | LDPE | 30 | 2 | 20 | 5 | 40 | 55 | 7.5 | 2475000
83 |  |  | PA 6 | 35 | 2.2 | 25 | 7.5 | 50 | 67.5 | 10 | 9745312.5
84 |  |  | PMMA | 40 | 2.35 | 30 | 10 | 60 | 80 | 12.5 | 28200000
85 |  |  | PP | 45 | 1.2 | 15 | 5 | 10 | 32.5 | 15 | 1974375
86 |  |  | PS | 25 | 1.35 | 20 | 7.5 | 20 | 32.5 | 5 | 822656.25
87 |  |  | ABS | 30 | 1.5 | 25 | 10 | 30 | 45 | 7.5 | 3796875
88 |  |  | ABS/PC | 35 | 1.75 | 30 | 5 | 40 | 57.5 | 10 | 5282812.5
89 |  |  | PC | 40 | 2 | 15 | 7.5 | 50 | 70 | 12.5 | 7875000
90 |  |  | PA 66 | 45 | 2.2 | 20 | 10 | 60 | 82.5 | 15 | 24502500
91 |  |  | HDPE | 25 | 2.35 | 25 | 5 | 10 | 22.5 | 5 | 826171.875
92 |  |  | LDPE | 30 | 1.2 | 30 | 7.5 | 20 | 35 | 7.5 | 2126250
93 |  |  | PA 6 | 35 | 1.35 | 15 | 10 | 30 | 47.5 | 10 | 3366562.5
94 |  |  | PMMA | 40 | 1.5 | 20 | 5 | 40 | 60 | 12.5 | 4500000
95 |  |  | PP | 45 | 1.75 | 25 | 7.5 | 50 | 72.5 | 15 | 16057617.1875
96 |  |  | PS | 25 | 2 | 30 | 10 | 60 | 72.5 | 5 | 5437500
Kérem a feladatlapon a
NEPTUN kódot beírni,
ami alapján a többi adat
automatikusan meg fog jelenni!
Köszönettel:
Dr. Kovács József Gábor

## Utemterv
TERVEZÉSI ÜTEMTERV A HÁZI FELADAT MEGOLDÁSÁHOZ
Oktatási hét | Tevékenység | Tevékenység részletezése
1 | - | -
2 | Feladatkiadás. | A feladatkiírás, valamint a termékkel szemben támasztott saját követelmények alapján készítse el a termék fröccsöntéshelyes 3D modelljét. Válassza meg a termék konkrét alapanyagát. A választott alapanyag adatlapját tanulmányozza át. A szerszámtervezés szempontjából szükséges információkat gyűjtse össze az adatlapról és használja fel a termék és a fröccsöntőszerszám tervezéséhez. Határozza meg a szerszám fészekszámát (2, 4, vagy opcionálisan számítható).
3 | Bontási terv és fészekelrendezési vázlatok készítése. | Készítse el a termék bontását. (bontás = az álló és a mozgó oldali formabetétek téglatest formában előkészítve, a téglatestben a termék negatívja az osztófelülettel együtt kialakítva) A fészekszám és a kiválasztott meglövési pont figyelembevételével készítsen fészekelrendezés vázlatokat. A fészekelrendezés tervezésével egyidőben alakítsa ki a beömlő és az elosztócsatorna előtervét is. Készítsen kézi skicceket a lehetséges elrendezésekről és gyűjtse össze azok előnyeit, hátrányait.
4 | Formabetétek részletes tervezése ("belülről kifelé tervezés"). | A következő egységeket egymással párhuzamosan tervezze: beömlő és elosztócsatorának végleges geometriája, a termék és a csatornamaradék kidobása, a formabetétek hűtése, formabetétek rögzítés. A formabetétek befoglaló méreteit folyamatosan igazítsa az igényeknek megfelelően. A végleges betétméret kialakulását követően, - ha szükséges - módosítson a fészekelrendezésen.
5 | Szabványos szerszámház kiválasztása. | A várható terhelések és a beépülő alkatrészek (Pl.: vezetőelemek, támasztótuskók, stb.) beépítéséhez szükséges férőhelyek figyelembevételével válassza ki a szerszámház méretét. (Pl.: 296x396) Ezt követően határozza meg a szükséges lapvastagságokat és a kidobáshoz szükséges löket figyelembevételével a távtartók magasságát. A CAD rendszerben létrehozott fő összeállítás neve legyen: SZERSZAM_ASM_VEZETEKNEV_KERESZTNEV.* . A fa struktúrában a következő alszereléseket hozza létre, amelyek alá építse be a megfelelő alkatrészeket:
- Termék (termékek a fészekelrendezésnek megfelelően elhelyezve)
- Elosztórendszer (beömlő, elosztócsatorna, gát)
- Gép (fröccsöntő gép felfogólapjai)
- Álló oldal (álló oldali szerszámház és elemei, álló oldali formabetét és elemei)
- Mozgó oldal (mozgó oldali szerszámház és elemei, mozgó oldali formabetét és elemei)
6 | Kilökőrendszer, vezetőelemek, beömlés, hűtés részletes tervezése. | Tervezze meg a kilökőrendszert a feltételezett terhelések figyelembevételével. Építse be a szerszám üzembiztos működéséhez szükséges szerszámelemeket. Pl.: vezetőelemek, kúpos összevezetők, finom összevezetők stb. A hűtőköröket dolgozza ki részletesen, a záródugókat, terelődugókat, terelőelemeket, hűtéscsatlakozókat, tömítéseket szerelje be a beépítési előírásokat követve.
7 | Fröccsöntőgép és a szerszám kapcsolatának létrehozása. | Válasszon egy fröccsöntőgépet, amellyel a szerszám rendeltetésszerűen működtethető. A gép adatlapja alapján modellezze fel annak felfogólapjait és a szerszámot virtuálisan szerelje rá a felfogólapokra. Tervezze meg a fröccsöntőgép és a szerszám közötti megfelelő kapcsolatot biztosító szerszámelemeket.
8 | Szerszám mozgatásához, szereléséhez szükséges szerszámelemek, funkciós felületek kialakítása. | A teljes szerszám és szerszámfelek külön-külön mozgatáshoz, valamint a szerelhetőséghez szükséges kritériumok figyelembevételével építsen be további szerszámelemeket, hozzon létre funkciós felületeket. Megfelelő számú és anyagú kötőelemmel rögzítse az alkatrészeket egymáshoz.
9 | 3D modell önellenőrzése. | Ellenőrizze a szerszám összeállítását a 3 dimenziós térben. Pl.: ütközések, hézagok, hiányzó alkatrészek, szabványos alkatrészek méretei, stb. Ellenőrizze a szerszám nyitási és kidobási végállapotát. Vegye figyelembe a fröccsöntőgép mozgástartományait és a szerszámnyitást követő termékmanipulálás módját (Pl.: potyogós, robotos elvétel, stb.).
10 | 2D összeállítási rajz elkészítése. | Készítsen megfelelő számú nézetet és metszetet egy A0 méretű lapra.
11 | Összeállítási rajz ellenőrzése, módosítása. Tételjegyzék készítése. | A rajzon elvégzett, szükséges módosítások elvégzését követően készítse el a tételjegyzéket.
12 | Összeállítási rajz ellenőrzése, módosítása. | Konzultáció, módosítás…
13 | Tervezett leadás. | Konzultáció, módosítás…
14 | Leadási határidő. | Feladatok leadása!

## geppark
FRÖCCSÖNTŐ GÉPEK JELLEMZŐ ADATAI
gépszám | Név | Fröccsegység |  |  | Szerszámfelfogó |  |  |  | Szárazfutás |  |  | Költségek
|  | Csigaátmérő | Csigalöket | Max. csigasebesség | Maximális nyitási út | Minimális szerszám-beépítési magasság | Maximális szerszám-beépítési magasság | Felfogólapok közötti max. távolság | Szerszám-zárás | Szerszám-nyitás | Fröccsegység nyitás (zárás is) | Üzemeltetési költség óránként
|  | D[mm] | L [mm] | v [ccm/s] | omax [mm] | Hbeép,min [mm] | Hbeép,max [mm] | Smax [mm] | [s] | [s] | [s] | [Ft/óra]
1 | FRGEP 170 H 150-24 | 18 | 90 | 42 | 200 | 150 | 350 | 350 | 1.2 | 1 | 1 | 2500
2 | FRGEP 170 H 150-24 | 25 | 90 | 80 | 200 | 150 | 350 | 350 | 1.2 | 1 | 1 | 2500
3 | FRGEP 270 E 350-40 | 20 | 100 | 64 | 350 | 200 | 550 | 550 | 1.4 | 1.2 | 1.2 | 3500
4 | FRGEP 270 E 350-40 | 30 | 100 | 146 | 350 | 200 | 550 | 550 | 1.4 | 1.2 | 1.2 | 3500
5 | FRGEP 370 H 800-68 | 25 | 120 | 94 | 400 | 200 | 600 | 600 | 1.6 | 1.4 | 1.4 | 5000
6 | FRGEP 370 H 800-68 | 35 | 120 | 186 | 400 | 200 | 600 | 600 | 1.6 | 1.4 | 1.4 | 5000
7 | FRGEP 470 E 1000-116 | 30 | 150 | 130 | 500 | 250 | 750 | 750 | 1.8 | 1.6 | 1.6 | 7500
8 | FRGEP 470 E 1000-116 | 40 | 150 | 232 | 500 | 250 | 750 | 750 | 1.8 | 1.6 | 1.6 | 7500
A gépek jelölése:
H - Hidraulikus (egykörös)
E - Elektromos

## anyagok
ALAPANYAGOK ANYAGJELLEMZŐI
Alapanyag | Sűrűség |  | Anyag-hőmérséklet |  | Szerszám-hőmérséklet |  | Kihozatali tényező | Effektív hővezetési tényező | Max. kidobási hőmérséklet a termék közepén
| szilárd | ömledék | MIN | MAX | MIN | MAX
| r [g/cm3] | r [g/cm3] | Tfrmin [°C] | Tfrmax [°C] | Tszmin [°C] | Tszmax [°C] | Ka [g/cm3] | aeff [mm2/s] | Tki [°C]
ABS | 1.0426 | 0.94193 | 220 | 260 | 60 | 80 | 0.92 | 0.08 | 100
ABS/PC | 1.1429 | 1.0389 | 240 | 280 | 70 | 100 | 0.95 | 0.092 | 115
HDPE | 0.95125 | 0.75432 | 190 | 280 | 20 | 40 | 0.72 | 0.092 | 110
LDPE | 0.92048 | 0.78195 | 180 | 210 | 20 | 40 | 0.7 | 0.09 | 80
PA 6 | 1.1729 | 1.0034 | 250 | 270 | 40 | 80 | 0.96 | 0.083 | 200
PA 66 | 1.226 | 1.056 | 270 | 290 | 80 | 90 | 1.15 | 0.088 | 200
PC | 1.1934 | 1.0521 | 290 | 320 | 80 | 120 | 1.04 | 0.11 | 125
PMMA | 1.1881 | 1.0836 | 220 | 260 | 60 | 80 | 1.04 | 0.073 | 80
PP | 0.89192 | 0.74871 | 200 | 280 | 30 | 50 | 0.73 | 0.067 | 65
PS | 1.0207 | 0.95042 | 180 | 280 | 10 | 60 | 0.92 | 0.08 | 80
Az egyes pvT görbéket lásd az adott anyagok lapfülei alatt!

## ABS
Sorszám | T [°C] | p [MPa]
|  | 0 | 50 | 100 | 150 | 200
v [cm3/g]
0 | 25 | 0.95915 | 0.94819 | 0.93847 | 0.92975 | 0.92183
1 | 29.7959 | 0.96074 | 0.94951 | 0.93958 | 0.93068 | 0.92262
2 | 34.5918 | 0.96233 | 0.95083 | 0.94068 | 0.93161 | 0.9234
3 | 39.3878 | 0.96392 | 0.95214 | 0.94177 | 0.93252 | 0.92417
4 | 44.1837 | 0.96551 | 0.95344 | 0.94285 | 0.93343 | 0.92493
5 | 48.9796 | 0.9671 | 0.95474 | 0.94392 | 0.93431 | 0.92567
6 | 53.7755 | 0.96869 | 0.95603 | 0.94498 | 0.93519 | 0.92639
7 | 58.5714 | 0.97027 | 0.95731 | 0.94603 | 0.93605 | 0.9271
8 | 63.3673 | 0.97186 | 0.95859 | 0.94707 | 0.9369 | 0.9278
9 | 68.1633 | 0.97345 | 0.95985 | 0.9481 | 0.93774 | 0.92848
10 | 72.9592 | 0.97504 | 0.96112 | 0.94911 | 0.93856 | 0.92915
11 | 77.7551 | 0.97663 | 0.96237 | 0.95012 | 0.93937 | 0.9298
12 | 82.551 | 0.97822 | 0.96362 | 0.95111 | 0.94016 | 0.93044
13 | 87.3469 | 0.97981 | 0.96486 | 0.95209 | 0.94095 | 0.93106
14 | 92.1429 | 0.9814 | 0.96609 | 0.95306 | 0.94171 | 0.93167
15 | 96.9388 | 0.98299 | 0.96731 | 0.95401 | 0.94247 | 0.93226
16 | 101.735 | 0.98547 | 0.96853 | 0.95496 | 0.94321 | 0.93284
17 | 106.531 | 0.98852 | 0.96974 | 0.95589 | 0.94393 | 0.9334
18 | 111.327 | 0.99157 | 0.97046 | 0.95681 | 0.94464 | 0.93394
19 | 116.122 | 0.99461 | 0.973 | 0.95772 | 0.94534 | 0.93447
20 | 120.918 | 0.99766 | 0.97552 | 0.95862 | 0.94602 | 0.93499
21 | 125.714 | 1.0007 | 0.97804 | 0.95997 | 0.94668 | 0.93549
22 | 130.51 | 1.0037 | 0.98054 | 0.96212 | 0.94733 | 0.93597
23 | 135.306 | 1.0068 | 0.98304 | 0.96425 | 0.94872 | 0.93644
24 | 140.102 | 1.0098 | 0.98552 | 0.96637 | 0.95059 | 0.93688
25 | 144.898 | 1.0129 | 0.98799 | 0.96848 | 0.95243 | 0.93881
26 | 149.694 | 1.0159 | 0.99045 | 0.97056 | 0.95426 | 0.94044
27 | 154.49 | 1.019 | 0.99289 | 0.97263 | 0.95607 | 0.94206
28 | 159.286 | 1.022 | 0.99533 | 0.97469 | 0.95786 | 0.94365
29 | 164.082 | 1.0251 | 0.99775 | 0.97672 | 0.95963 | 0.94523
30 | 168.878 | 1.0281 | 1.0002 | 0.97874 | 0.96138 | 0.94679
31 | 173.673 | 1.0312 | 1.0026 | 0.98074 | 0.96311 | 0.94832
32 | 178.469 | 1.0342 | 1.0049 | 0.98272 | 0.96483 | 0.94984
33 | 183.265 | 1.0373 | 1.0073 | 0.98469 | 0.96652 | 0.95134
34 | 188.061 | 1.0403 | 1.0097 | 0.98663 | 0.9682 | 0.95282
35 | 192.857 | 1.0434 | 1.012 | 0.98856 | 0.96985 | 0.95427
36 | 197.653 | 1.0464 | 1.0143 | 0.99047 | 0.97149 | 0.95571
37 | 202.449 | 1.0495 | 1.0166 | 0.99237 | 0.9731 | 0.95713
38 | 207.245 | 1.0525 | 1.0189 | 0.99424 | 0.9747 | 0.95853
39 | 212.041 | 1.0555 | 1.0212 | 0.9961 | 0.97628 | 0.95991
40 | 216.837 | 1.0586 | 1.0235 | 0.99794 | 0.97784 | 0.96127
41 | 221.633 | 1.0616 | 1.0257 | 0.99975 | 0.97937 | 0.96261
42 | 226.429 | 1.0647 | 1.028 | 1.0015 | 0.98089 | 0.96392
43 | 231.224 | 1.0677 | 1.0302 | 1.0033 | 0.98239 | 0.96522
44 | 236.02 | 1.0708 | 1.0324 | 1.0051 | 0.98386 | 0.9665
45 | 240.816 | 1.0738 | 1.0346 | 1.0068 | 0.98532 | 0.96776
46 | 245.612 | 1.0769 | 1.0368 | 1.0086 | 0.98676 | 0.969
47 | 250.408 | 1.0799 | 1.0389 | 1.0103 | 0.98818 | 0.97022
48 | 255.204 | 1.083 | 1.0411 | 1.0119 | 0.98957 | 0.97141
49 | 260 | 1.086 | 1.0432 | 1.0136 | 0.99095 | 0.97259

## ABS-PC
Sorszám | T [°C] | p [MPa]
|  | 0 | 50 | 100 | 150 | 200
v [cm3/g]
0 | 25 | 0.875 | 0.86445 | 0.85515 | 0.84685 | 0.83934
1 | 30.6122 | 0.87621 | 0.8655 | 0.85608 | 0.84767 | 0.84007
2 | 36.2245 | 0.87743 | 0.86655 | 0.857 | 0.84848 | 0.8408
3 | 41.8367 | 0.87864 | 0.86759 | 0.85791 | 0.84929 | 0.84153
4 | 47.449 | 0.87985 | 0.86864 | 0.85882 | 0.8501 | 0.84225
5 | 53.0612 | 0.88106 | 0.86968 | 0.85973 | 0.8509 | 0.84296
6 | 58.6735 | 0.88227 | 0.87071 | 0.86063 | 0.8517 | 0.84367
7 | 64.2857 | 0.88349 | 0.87175 | 0.86153 | 0.85249 | 0.84437
8 | 69.898 | 0.8847 | 0.87278 | 0.86243 | 0.85328 | 0.84507
9 | 75.5102 | 0.88591 | 0.87381 | 0.86332 | 0.85406 | 0.84577
10 | 81.1224 | 0.88712 | 0.87484 | 0.86421 | 0.85484 | 0.84645
11 | 86.7347 | 0.88833 | 0.87587 | 0.86509 | 0.85561 | 0.84714
12 | 92.3469 | 0.88955 | 0.87689 | 0.86597 | 0.85637 | 0.84781
13 | 97.9592 | 0.89076 | 0.87791 | 0.86685 | 0.85714 | 0.84848
14 | 103.571 | 0.89197 | 0.87892 | 0.86772 | 0.85789 | 0.84915
15 | 109.184 | 0.89318 | 0.87994 | 0.86859 | 0.85865 | 0.84981
16 | 114.796 | 0.89439 | 0.88095 | 0.86945 | 0.85939 | 0.85046
17 | 120.408 | 0.89636 | 0.88196 | 0.87031 | 0.86013 | 0.85111
18 | 126.02 | 0.89951 | 0.88297 | 0.87116 | 0.86087 | 0.85175
19 | 131.633 | 0.90267 | 0.88397 | 0.87201 | 0.8616 | 0.85239
20 | 137.245 | 0.90582 | 0.88497 | 0.87286 | 0.86233 | 0.85302
21 | 142.857 | 0.90897 | 0.88716 | 0.8737 | 0.86305 | 0.85365
22 | 148.469 | 0.91212 | 0.8898 | 0.87453 | 0.86377 | 0.85427
23 | 154.082 | 0.91528 | 0.89243 | 0.87536 | 0.86447 | 0.85488
24 | 159.694 | 0.91843 | 0.89505 | 0.87687 | 0.86518 | 0.85549
25 | 165.306 | 0.92158 | 0.89766 | 0.87914 | 0.86588 | 0.85609
26 | 170.918 | 0.92473 | 0.90026 | 0.88139 | 0.86657 | 0.85669
27 | 176.531 | 0.92788 | 0.90284 | 0.88363 | 0.86804 | 0.85728
28 | 182.143 | 0.93104 | 0.90542 | 0.88585 | 0.87003 | 0.85786
29 | 187.755 | 0.93419 | 0.90798 | 0.88806 | 0.87199 | 0.85844
30 | 193.367 | 0.93734 | 0.91053 | 0.89026 | 0.87394 | 0.86029
31 | 198.98 | 0.94049 | 0.91307 | 0.89243 | 0.87587 | 0.86204
32 | 204.592 | 0.94365 | 0.9156 | 0.89459 | 0.87778 | 0.86377
33 | 210.204 | 0.9468 | 0.91812 | 0.89673 | 0.87968 | 0.86549
34 | 215.816 | 0.94995 | 0.92062 | 0.89886 | 0.88156 | 0.86719
35 | 221.429 | 0.9531 | 0.92311 | 0.90097 | 0.88342 | 0.86887
36 | 227.041 | 0.95626 | 0.92559 | 0.90307 | 0.88526 | 0.87053
37 | 232.653 | 0.95941 | 0.92806 | 0.90515 | 0.88709 | 0.87217
38 | 238.265 | 0.96256 | 0.93051 | 0.90721 | 0.88889 | 0.8738
39 | 243.878 | 0.96571 | 0.93295 | 0.90926 | 0.89068 | 0.87541
40 | 249.49 | 0.96886 | 0.93537 | 0.91128 | 0.89245 | 0.877
41 | 255.102 | 0.97202 | 0.93779 | 0.91329 | 0.89421 | 0.87857
42 | 260.714 | 0.97517 | 0.94019 | 0.91529 | 0.89594 | 0.88012
43 | 266.327 | 0.97832 | 0.94257 | 0.91726 | 0.89766 | 0.88166
44 | 271.939 | 0.98147 | 0.94494 | 0.91922 | 0.89936 | 0.88317
45 | 277.551 | 0.98463 | 0.9473 | 0.92116 | 0.90104 | 0.88467
46 | 283.163 | 0.98778 | 0.94964 | 0.92309 | 0.9027 | 0.88615
47 | 288.776 | 0.99093 | 0.95196 | 0.92499 | 0.90435 | 0.88761
48 | 294.388 | 0.99408 | 0.95428 | 0.92688 | 0.90597 | 0.88906
49 | 300 | 0.99724 | 0.95657 | 0.92875 | 0.90758 | 0.89048

## HDPE
Sorszám | T [°C] | p [MPa]
|  | 0 | 50 | 100 | 150 | 200
v [cm3/g]
0 | 25 | 1.0513 | 1.0379 | 1.0262 | 1.0159 | 1.0066
1 | 29.3878 | 1.0523 | 1.0389 | 1.0272 | 1.0168 | 1.0075
2 | 33.7755 | 1.0533 | 1.0399 | 1.0281 | 1.0177 | 1.0084
3 | 38.1633 | 1.0544 | 1.0409 | 1.0291 | 1.0186 | 1.0093
4 | 42.551 | 1.0556 | 1.0419 | 1.03 | 1.0196 | 1.0102
5 | 46.9388 | 1.0568 | 1.043 | 1.0311 | 1.0205 | 1.0111
6 | 51.3265 | 1.0581 | 1.0441 | 1.0321 | 1.0215 | 1.012
7 | 55.7143 | 1.0594 | 1.0453 | 1.0331 | 1.0225 | 1.0129
8 | 60.102 | 1.0609 | 1.0465 | 1.0342 | 1.0235 | 1.0139
9 | 64.4898 | 1.0626 | 1.0479 | 1.0354 | 1.0245 | 1.0149
10 | 68.8776 | 1.0644 | 1.0493 | 1.0366 | 1.0256 | 1.0158
11 | 73.2653 | 1.0664 | 1.0509 | 1.0379 | 1.0267 | 1.0169
12 | 77.6531 | 1.0687 | 1.0526 | 1.0393 | 1.0279 | 1.0179
13 | 82.0408 | 1.0714 | 1.0546 | 1.0408 | 1.0292 | 1.019
14 | 86.4286 | 1.0746 | 1.0568 | 1.0425 | 1.0305 | 1.0202
15 | 90.8163 | 1.0783 | 1.0594 | 1.0444 | 1.032 | 1.0214
16 | 95.2041 | 1.0827 | 1.0624 | 1.0466 | 1.0336 | 1.0228
17 | 99.5918 | 1.088 | 1.0659 | 1.049 | 1.0355 | 1.0242
18 | 103.98 | 1.0944 | 1.0702 | 1.0519 | 1.0375 | 1.0258
19 | 108.367 | 1.1022 | 1.0752 | 1.0553 | 1.0399 | 1.0275
20 | 112.755 | 1.1118 | 1.0813 | 1.0593 | 1.0427 | 1.0295
21 | 117.143 | 1.1236 | 1.0887 | 1.0641 | 1.0459 | 1.0318
22 | 121.531 | 1.1382 | 1.0978 | 1.0699 | 1.0497 | 1.0345
23 | 125.918 | 1.1562 | 1.109 | 1.0769 | 1.0543 | 1.0375
24 | 130.306 | 1.1786 | 1.1227 | 1.0855 | 1.0598 | 1.0412
25 | 134.694 | 1.2064 | 1.1398 | 1.0961 | 1.0665 | 1.0455
26 | 139.082 | 1.241 | 1.1609 | 1.1091 | 1.0746 | 1.0508
27 | 143.469 | 1.2762 | 1.1872 | 1.1252 | 1.0846 | 1.0571
28 | 147.857 | 1.2807 | 1.2199 | 1.1452 | 1.097 | 1.0649
29 | 152.245 | 1.2852 | 1.234 | 1.17 | 1.1122 | 1.0743
30 | 156.633 | 1.2897 | 1.2374 | 1.2009 | 1.1311 | 1.086
31 | 161.02 | 1.2942 | 1.2408 | 1.2043 | 1.1545 | 1.1004
32 | 165.408 | 1.2987 | 1.2441 | 1.2071 | 1.1791 | 1.1183
33 | 169.796 | 1.3032 | 1.2475 | 1.2099 | 1.1816 | 1.1404
34 | 174.184 | 1.3077 | 1.2508 | 1.2127 | 1.184 | 1.161
35 | 178.571 | 1.3122 | 1.2541 | 1.2154 | 1.1864 | 1.1631
36 | 182.959 | 1.3167 | 1.2574 | 1.2181 | 1.1887 | 1.1652
37 | 187.347 | 1.3212 | 1.2606 | 1.2208 | 1.1911 | 1.1673
38 | 191.735 | 1.3257 | 1.2639 | 1.2234 | 1.1934 | 1.1694
39 | 196.122 | 1.3302 | 1.2671 | 1.2261 | 1.1957 | 1.1714
40 | 200.51 | 1.3347 | 1.2703 | 1.2287 | 1.1979 | 1.1735
41 | 204.898 | 1.3392 | 1.2735 | 1.2313 | 1.2001 | 1.1755
42 | 209.286 | 1.3437 | 1.2766 | 1.2338 | 1.2024 | 1.1774
43 | 213.673 | 1.3482 | 1.2798 | 1.2364 | 1.2045 | 1.1794
44 | 218.061 | 1.3527 | 1.2829 | 1.2389 | 1.2067 | 1.1813
45 | 222.449 | 1.3572 | 1.286 | 1.2414 | 1.2088 | 1.1832
46 | 226.837 | 1.3617 | 1.289 | 1.2438 | 1.2109 | 1.1851
47 | 231.224 | 1.3662 | 1.2921 | 1.2463 | 1.213 | 1.1869
48 | 235.612 | 1.3707 | 1.2951 | 1.2487 | 1.2151 | 1.1888
49 | 240 | 1.3752 | 1.2981 | 1.2511 | 1.2171 | 1.1906

## LDPE
Sorszám | T [°C] | p [MPa]
|  | 0 | 50 | 100 | 150 | 200
v [cm3/g]
0 | 25 | 1.0864 | 1.0676 | 1.0519 | 1.0385 | 1.0266
1 | 30.2041 | 1.09 | 1.0708 | 1.0549 | 1.0413 | 1.0293
2 | 35.4082 | 1.0936 | 1.0741 | 1.0579 | 1.0441 | 1.032
3 | 40.6122 | 1.0973 | 1.0773 | 1.0609 | 1.0469 | 1.0346
4 | 45.8163 | 1.1011 | 1.0807 | 1.0639 | 1.0497 | 1.0373
5 | 51.0204 | 1.105 | 1.084 | 1.0669 | 1.0525 | 1.0399
6 | 56.2245 | 1.1091 | 1.0875 | 1.07 | 1.0553 | 1.0426
7 | 61.4286 | 1.1135 | 1.0911 | 1.0732 | 1.0582 | 1.0453
8 | 66.6327 | 1.1183 | 1.0949 | 1.0764 | 1.0611 | 1.0479
9 | 71.8367 | 1.1235 | 1.0989 | 1.0797 | 1.064 | 1.0506
10 | 77.0408 | 1.1295 | 1.1033 | 1.0832 | 1.067 | 1.0534
11 | 82.2449 | 1.1364 | 1.1081 | 1.087 | 1.0702 | 1.0561
12 | 87.449 | 1.1446 | 1.1136 | 1.091 | 1.0734 | 1.059
13 | 92.6531 | 1.1547 | 1.12 | 1.0955 | 1.0769 | 1.062
14 | 97.8571 | 1.1672 | 1.1276 | 1.1006 | 1.0807 | 1.0651
15 | 103.061 | 1.1832 | 1.1369 | 1.1065 | 1.0849 | 1.0684
16 | 108.265 | 1.2082 | 1.1485 | 1.1136 | 1.0897 | 1.0719
17 | 113.469 | 1.2133 | 1.1634 | 1.1223 | 1.0953 | 1.0759
18 | 118.673 | 1.2183 | 1.1772 | 1.1332 | 1.1019 | 1.0804
19 | 123.878 | 1.2234 | 1.1812 | 1.1472 | 1.1101 | 1.0856
20 | 129.082 | 1.2284 | 1.1851 | 1.1542 | 1.1203 | 1.0919
21 | 134.286 | 1.2334 | 1.1891 | 1.1575 | 1.133 | 1.0995
22 | 139.49 | 1.2385 | 1.193 | 1.1608 | 1.1359 | 1.1092
23 | 144.694 | 1.2435 | 1.1968 | 1.1641 | 1.1388 | 1.1182
24 | 149.898 | 1.2486 | 1.2007 | 1.1673 | 1.1416 | 1.1207
25 | 155.102 | 1.2536 | 1.2045 | 1.1705 | 1.1444 | 1.1233
26 | 160.306 | 1.2587 | 1.2083 | 1.1736 | 1.1472 | 1.1258
27 | 165.51 | 1.2637 | 1.2121 | 1.1768 | 1.1499 | 1.1282
28 | 170.714 | 1.2688 | 1.2158 | 1.1799 | 1.1526 | 1.1306
29 | 175.918 | 1.2738 | 1.2195 | 1.1829 | 1.1553 | 1.133
30 | 181.122 | 1.2789 | 1.2232 | 1.186 | 1.1579 | 1.1354
31 | 186.327 | 1.2839 | 1.2269 | 1.189 | 1.1605 | 1.1377
32 | 191.531 | 1.2889 | 1.2305 | 1.1919 | 1.1631 | 1.14
33 | 196.735 | 1.294 | 1.2341 | 1.1949 | 1.1656 | 1.1423
34 | 201.939 | 1.299 | 1.2377 | 1.1978 | 1.1681 | 1.1445
35 | 207.143 | 1.3041 | 1.2413 | 1.2007 | 1.1706 | 1.1467
36 | 212.347 | 1.3091 | 1.2448 | 1.2035 | 1.173 | 1.1489
37 | 217.551 | 1.3142 | 1.2483 | 1.2063 | 1.1755 | 1.151
38 | 222.755 | 1.3192 | 1.2517 | 1.2091 | 1.1778 | 1.1531
39 | 227.959 | 1.3243 | 1.2552 | 1.2118 | 1.1802 | 1.1552
40 | 233.163 | 1.3293 | 1.2586 | 1.2145 | 1.1825 | 1.1572
41 | 238.367 | 1.3343 | 1.2619 | 1.2172 | 1.1847 | 1.1592
42 | 243.571 | 1.3394 | 1.2653 | 1.2198 | 1.187 | 1.1612
43 | 248.776 | 1.3444 | 1.2686 | 1.2224 | 1.1892 | 1.1631
44 | 253.98 | 1.3495 | 1.2719 | 1.225 | 1.1913 | 1.1651
45 | 259.184 | 1.3545 | 1.2751 | 1.2275 | 1.1935 | 1.1669
46 | 264.388 | 1.3596 | 1.2783 | 1.23 | 1.1956 | 1.1688
47 | 269.592 | 1.3646 | 1.2815 | 1.2325 | 1.1977 | 1.1706
48 | 274.796 | 1.3697 | 1.2846 | 1.2349 | 1.1997 | 1.1724
49 | 280 | 1.3747 | 1.2878 | 1.2373 | 1.2017 | 1.1741

## PA6
Sorszám | T [°C] | p [MPa]
|  | 0 | 50 | 100 | 150 | 200
v [cm3/g]
0 | 25 | 0.85262 | 0.84479 | 0.83769 | 0.8312 | 0.82522
1 | 30.6122 | 0.85457 | 0.84655 | 0.8393 | 0.83267 | 0.82657
2 | 36.2245 | 0.85653 | 0.84831 | 0.84089 | 0.83413 | 0.82791
3 | 41.8367 | 0.85849 | 0.85007 | 0.84248 | 0.83557 | 0.82924
4 | 47.449 | 0.86045 | 0.85182 | 0.84406 | 0.83701 | 0.83056
5 | 53.0612 | 0.86241 | 0.85357 | 0.84563 | 0.83844 | 0.83186
6 | 58.6735 | 0.86437 | 0.85531 | 0.8472 | 0.83985 | 0.83315
7 | 64.2857 | 0.86633 | 0.85704 | 0.84875 | 0.84126 | 0.83443
8 | 69.898 | 0.8683 | 0.85877 | 0.8503 | 0.84266 | 0.8357
9 | 75.5102 | 0.87026 | 0.8605 | 0.85184 | 0.84404 | 0.83695
10 | 81.1224 | 0.87222 | 0.86223 | 0.85337 | 0.84541 | 0.8382
11 | 86.7347 | 0.87419 | 0.86394 | 0.85489 | 0.84678 | 0.83943
12 | 92.3469 | 0.87616 | 0.86566 | 0.8564 | 0.84813 | 0.84065
13 | 97.9592 | 0.87814 | 0.86737 | 0.85791 | 0.84947 | 0.84185
14 | 103.571 | 0.88012 | 0.86908 | 0.85941 | 0.8508 | 0.84305
15 | 109.184 | 0.88211 | 0.87079 | 0.8609 | 0.85212 | 0.84423
16 | 114.796 | 0.88411 | 0.8725 | 0.86239 | 0.85344 | 0.8454
17 | 120.408 | 0.88614 | 0.87422 | 0.86387 | 0.85474 | 0.84655
18 | 126.02 | 0.88818 | 0.87594 | 0.86536 | 0.85603 | 0.8477
19 | 131.633 | 0.89026 | 0.87767 | 0.86684 | 0.85733 | 0.84884
20 | 137.245 | 0.89238 | 0.87943 | 0.86833 | 0.85861 | 0.84997
21 | 142.857 | 0.89456 | 0.88122 | 0.86983 | 0.8599 | 0.8511
22 | 148.469 | 0.89682 | 0.88305 | 0.87135 | 0.8612 | 0.85222
23 | 154.082 | 0.89921 | 0.88494 | 0.87291 | 0.8625 | 0.85334
24 | 159.694 | 0.90176 | 0.88692 | 0.8745 | 0.86383 | 0.85447
25 | 165.306 | 0.90453 | 0.88903 | 0.87617 | 0.86519 | 0.85561
26 | 170.918 | 0.90761 | 0.89132 | 0.87794 | 0.86661 | 0.85677
27 | 176.531 | 0.91111 | 0.89385 | 0.87985 | 0.8681 | 0.85798
28 | 182.143 | 0.91521 | 0.89673 | 0.88195 | 0.8697 | 0.85925
29 | 187.755 | 0.92012 | 0.90008 | 0.88434 | 0.87147 | 0.8606
30 | 193.367 | 0.92615 | 0.9041 | 0.88711 | 0.87346 | 0.86209
31 | 198.98 | 0.93372 | 0.90904 | 0.89042 | 0.87576 | 0.86375
32 | 204.592 | 0.94344 | 0.91524 | 0.89449 | 0.87851 | 0.86568
33 | 210.204 | 0.9561 | 0.9232 | 0.8996 | 0.88187 | 0.86796
34 | 215.816 | 0.97284 | 0.93358 | 0.90614 | 0.88609 | 0.87075
35 | 221.429 | 0.9794 | 0.95406 | 0.91468 | 0.89149 | 0.87424
36 | 227.041 | 0.98285 | 0.95702 | 0.93708 | 0.89853 | 0.8787
37 | 232.653 | 0.9863 | 0.95997 | 0.93972 | 0.92326 | 0.9094
38 | 238.265 | 0.98974 | 0.96291 | 0.94234 | 0.92567 | 0.91165
39 | 243.878 | 0.99319 | 0.96584 | 0.94496 | 0.92807 | 0.91388
40 | 249.49 | 0.99663 | 0.96876 | 0.94756 | 0.93045 | 0.9161
41 | 255.102 | 1.0001 | 0.97168 | 0.95016 | 0.93282 | 0.91831
42 | 260.714 | 1.0035 | 0.97458 | 0.95274 | 0.93518 | 0.9205
43 | 266.327 | 1.007 | 0.97748 | 0.9553 | 0.93752 | 0.92268
44 | 271.939 | 1.0104 | 0.98037 | 0.95786 | 0.93985 | 0.92485
45 | 277.551 | 1.0139 | 0.98325 | 0.9604 | 0.94217 | 0.927
46 | 283.163 | 1.0173 | 0.98612 | 0.96293 | 0.94448 | 0.92914
47 | 288.776 | 1.0208 | 0.98898 | 0.96545 | 0.94677 | 0.93127
48 | 294.388 | 1.0242 | 0.99183 | 0.96796 | 0.94905 | 0.93338
49 | 300 | 1.0276 | 0.99467 | 0.97046 | 0.95131 | 0.93547

## PA66
Sorszám | T [°C] | p [MPa]
|  | 0 | 50 | 100 | 150 | 200
v [cm3/g]
0 | 25 | 0.81566 | 0.80756 | 0.80028 | 0.79366 | 0.78759
1 | 31.0204 | 0.81741 | 0.8092 | 0.80183 | 0.79513 | 0.78899
2 | 37.0408 | 0.81916 | 0.81084 | 0.80337 | 0.7966 | 0.7904
3 | 43.0612 | 0.82091 | 0.81248 | 0.80492 | 0.79806 | 0.7918
4 | 49.0816 | 0.82266 | 0.81412 | 0.80646 | 0.79953 | 0.79319
5 | 55.102 | 0.82442 | 0.81575 | 0.808 | 0.80099 | 0.79459
6 | 61.1224 | 0.82618 | 0.81739 | 0.80954 | 0.80245 | 0.79598
7 | 67.1429 | 0.82794 | 0.81903 | 0.81108 | 0.80391 | 0.79737
8 | 73.1633 | 0.8297 | 0.82067 | 0.81263 | 0.80537 | 0.79876
9 | 79.1837 | 0.83147 | 0.82232 | 0.81417 | 0.80682 | 0.80014
10 | 85.2041 | 0.83325 | 0.82396 | 0.81571 | 0.80828 | 0.80153
11 | 91.2245 | 0.83503 | 0.82561 | 0.81725 | 0.80973 | 0.80291
12 | 97.2449 | 0.83683 | 0.82727 | 0.8188 | 0.81119 | 0.80429
13 | 103.265 | 0.83863 | 0.82893 | 0.82035 | 0.81265 | 0.80567
14 | 109.286 | 0.84045 | 0.83061 | 0.82191 | 0.81411 | 0.80706
15 | 115.306 | 0.8423 | 0.8323 | 0.82348 | 0.81558 | 0.80844
16 | 121.327 | 0.84416 | 0.834 | 0.82505 | 0.81706 | 0.80983
17 | 127.347 | 0.84606 | 0.83573 | 0.82665 | 0.81854 | 0.81123
18 | 133.367 | 0.84799 | 0.83749 | 0.82826 | 0.82005 | 0.81264
19 | 139.388 | 0.84998 | 0.83928 | 0.8299 | 0.82156 | 0.81406
20 | 145.408 | 0.85202 | 0.84111 | 0.83157 | 0.82311 | 0.8155
21 | 151.429 | 0.85414 | 0.843 | 0.83329 | 0.82468 | 0.81696
22 | 157.449 | 0.85636 | 0.84497 | 0.83506 | 0.82629 | 0.81845
23 | 163.469 | 0.8587 | 0.84702 | 0.83689 | 0.82796 | 0.81997
24 | 169.49 | 0.86118 | 0.84919 | 0.83881 | 0.82968 | 0.82155
25 | 175.51 | 0.86386 | 0.8515 | 0.84084 | 0.83149 | 0.82318
26 | 181.531 | 0.86678 | 0.854 | 0.84301 | 0.83341 | 0.82489
27 | 187.551 | 0.87 | 0.85672 | 0.84535 | 0.83545 | 0.82671
28 | 193.571 | 0.8736 | 0.85973 | 0.84791 | 0.83766 | 0.82864
29 | 199.592 | 0.87767 | 0.8631 | 0.85074 | 0.84008 | 0.83074
30 | 205.612 | 0.88234 | 0.86693 | 0.85393 | 0.84276 | 0.83304
31 | 211.633 | 0.88776 | 0.87133 | 0.85754 | 0.84578 | 0.83559
32 | 217.653 | 0.89412 | 0.87644 | 0.86171 | 0.84921 | 0.83846
33 | 223.673 | 0.90167 | 0.88246 | 0.86656 | 0.85317 | 0.84173
34 | 229.694 | 0.91069 | 0.88962 | 0.87228 | 0.85779 | 0.8455
35 | 235.714 | 0.92159 | 0.8982 | 0.87909 | 0.86325 | 0.84991
36 | 241.735 | 0.93317 | 0.90857 | 0.88728 | 0.86975 | 0.85513
37 | 247.755 | 0.93593 | 0.91522 | 0.89718 | 0.87757 | 0.86135
38 | 253.776 | 0.93868 | 0.91752 | 0.90063 | 0.88704 | 0.86883
39 | 259.796 | 0.94144 | 0.91981 | 0.90261 | 0.88834 | 0.87614
40 | 265.816 | 0.9442 | 0.92209 | 0.90458 | 0.89009 | 0.87773
41 | 271.837 | 0.94696 | 0.92436 | 0.90654 | 0.89183 | 0.8793
42 | 277.857 | 0.94971 | 0.92662 | 0.90849 | 0.89355 | 0.88086
43 | 283.878 | 0.95247 | 0.92888 | 0.91042 | 0.89526 | 0.8824
44 | 289.898 | 0.95523 | 0.93112 | 0.91234 | 0.89696 | 0.88393
45 | 295.918 | 0.95799 | 0.93336 | 0.91425 | 0.89864 | 0.88544
46 | 301.939 | 0.96074 | 0.93558 | 0.91614 | 0.9003 | 0.88693
47 | 307.959 | 0.9635 | 0.93779 | 0.91802 | 0.90195 | 0.88841
48 | 313.98 | 0.96626 | 0.94 | 0.91989 | 0.90358 | 0.88988
49 | 320 | 0.96902 | 0.94219 | 0.92174 | 0.9052 | 0.89132

## PC
Sorszám | T [°C] | p [MPa]
|  | 0 | 50 | 100 | 150 | 200
v [cm3/g]
0 | 25 | 0.83796 | 0.82762 | 0.81854 | 0.81044 | 0.80313
1 | 31.0204 | 0.83913 | 0.82868 | 0.8195 | 0.81133 | 0.80396
2 | 37.0408 | 0.8403 | 0.82973 | 0.82046 | 0.81222 | 0.80478
3 | 43.0612 | 0.84148 | 0.83078 | 0.82142 | 0.8131 | 0.80561
4 | 49.0816 | 0.84265 | 0.83183 | 0.82238 | 0.81398 | 0.80643
5 | 55.102 | 0.84382 | 0.83288 | 0.82334 | 0.81486 | 0.80724
6 | 61.1224 | 0.84499 | 0.83393 | 0.82429 | 0.81574 | 0.80806
7 | 67.1429 | 0.84616 | 0.83498 | 0.82524 | 0.81661 | 0.80887
8 | 73.1633 | 0.84733 | 0.83603 | 0.82619 | 0.81749 | 0.80968
9 | 79.1837 | 0.84851 | 0.83707 | 0.82714 | 0.81835 | 0.81048
10 | 85.2041 | 0.84968 | 0.83812 | 0.82808 | 0.81922 | 0.81129
11 | 91.2245 | 0.85085 | 0.83916 | 0.82903 | 0.82008 | 0.81209
12 | 97.2449 | 0.85202 | 0.8402 | 0.82996 | 0.82095 | 0.81288
13 | 103.265 | 0.85319 | 0.84124 | 0.8309 | 0.82181 | 0.81368
14 | 109.286 | 0.85436 | 0.84227 | 0.83184 | 0.82266 | 0.81447
15 | 115.306 | 0.85554 | 0.84331 | 0.83277 | 0.82351 | 0.81526
16 | 121.327 | 0.85671 | 0.84435 | 0.83371 | 0.82437 | 0.81604
17 | 127.347 | 0.85788 | 0.84538 | 0.83464 | 0.82521 | 0.81682
18 | 133.367 | 0.85905 | 0.84641 | 0.83556 | 0.82606 | 0.8176
19 | 139.388 | 0.8623 | 0.84744 | 0.83649 | 0.8269 | 0.81838
20 | 145.408 | 0.86583 | 0.84847 | 0.83741 | 0.82774 | 0.81915
21 | 151.429 | 0.86935 | 0.8495 | 0.83833 | 0.82858 | 0.81992
22 | 157.449 | 0.87288 | 0.85178 | 0.83925 | 0.82941 | 0.82069
23 | 163.469 | 0.87641 | 0.85467 | 0.84017 | 0.83025 | 0.82145
24 | 169.49 | 0.87993 | 0.85754 | 0.84108 | 0.83107 | 0.82221
25 | 175.51 | 0.88346 | 0.86039 | 0.84199 | 0.8319 | 0.82297
26 | 181.531 | 0.88699 | 0.86323 | 0.84497 | 0.83272 | 0.82373
27 | 187.551 | 0.89051 | 0.86604 | 0.84736 | 0.83354 | 0.82448
28 | 193.571 | 0.89404 | 0.86884 | 0.84972 | 0.83436 | 0.82523
29 | 199.592 | 0.89756 | 0.87163 | 0.85206 | 0.83634 | 0.82597
30 | 205.612 | 0.90109 | 0.87439 | 0.85437 | 0.83835 | 0.82671
31 | 211.633 | 0.90461 | 0.87713 | 0.85666 | 0.84033 | 0.82745
32 | 217.653 | 0.90814 | 0.87986 | 0.85892 | 0.84229 | 0.82819
33 | 223.673 | 0.91167 | 0.88256 | 0.86116 | 0.84422 | 0.8302
34 | 229.694 | 0.91519 | 0.88524 | 0.86337 | 0.84612 | 0.83188
35 | 235.714 | 0.91872 | 0.8879 | 0.86555 | 0.84799 | 0.83354
36 | 241.735 | 0.92225 | 0.89055 | 0.8677 | 0.84984 | 0.83516
37 | 247.755 | 0.92577 | 0.89316 | 0.86984 | 0.85166 | 0.83676
38 | 253.776 | 0.9293 | 0.89576 | 0.87194 | 0.85345 | 0.83833
39 | 259.796 | 0.93282 | 0.89834 | 0.87401 | 0.85521 | 0.83987
40 | 265.816 | 0.93635 | 0.90089 | 0.87606 | 0.85694 | 0.84138
41 | 271.837 | 0.93988 | 0.90342 | 0.87808 | 0.85864 | 0.84286
42 | 277.857 | 0.9434 | 0.90593 | 0.88008 | 0.86032 | 0.84432
43 | 283.878 | 0.94693 | 0.90841 | 0.88204 | 0.86196 | 0.84574
44 | 289.898 | 0.95045 | 0.91087 | 0.88398 | 0.86358 | 0.84714
45 | 295.918 | 0.95398 | 0.91331 | 0.88589 | 0.86517 | 0.84851
46 | 301.939 | 0.95751 | 0.91572 | 0.88777 | 0.86673 | 0.84985
47 | 307.959 | 0.96103 | 0.91811 | 0.88962 | 0.86826 | 0.85117
48 | 313.98 | 0.96456 | 0.92047 | 0.89144 | 0.86976 | 0.85245
49 | 320 | 0.96808 | 0.92281 | 0.89323 | 0.87123 | 0.85371

## PMMA
Sorszám | T [°C] | p [MPa]
|  | 0 | 50 | 100 | 150 | 200
v [cm3/g]
0 | 25 | 0.84166 | 0.83169 | 0.82287 | 0.81499 | 0.80785
1 | 29.7959 | 0.84224 | 0.83219 | 0.82332 | 0.81539 | 0.80822
2 | 34.5918 | 0.84282 | 0.8327 | 0.82377 | 0.81579 | 0.80858
3 | 39.3878 | 0.8434 | 0.8332 | 0.82422 | 0.8162 | 0.80894
4 | 44.1837 | 0.84398 | 0.83371 | 0.82467 | 0.81659 | 0.8093
5 | 48.9796 | 0.84456 | 0.83421 | 0.82511 | 0.81699 | 0.80966
6 | 53.7755 | 0.84514 | 0.83472 | 0.82556 | 0.81739 | 0.81002
7 | 58.5714 | 0.84572 | 0.83522 | 0.826 | 0.81779 | 0.81038
8 | 63.3673 | 0.8463 | 0.83572 | 0.82645 | 0.81819 | 0.81074
9 | 68.1633 | 0.84687 | 0.83622 | 0.82689 | 0.81858 | 0.8111
10 | 72.9592 | 0.84745 | 0.83673 | 0.82733 | 0.81898 | 0.81145
11 | 77.7551 | 0.84803 | 0.83723 | 0.82777 | 0.81937 | 0.8118
12 | 82.551 | 0.84861 | 0.83773 | 0.82821 | 0.81976 | 0.81216
13 | 87.3469 | 0.84919 | 0.83823 | 0.82865 | 0.82015 | 0.81251
14 | 92.1429 | 0.84977 | 0.83873 | 0.82909 | 0.82054 | 0.81286
15 | 96.9388 | 0.85239 | 0.83923 | 0.82953 | 0.82093 | 0.81321
16 | 101.735 | 0.8551 | 0.83973 | 0.82997 | 0.82132 | 0.81355
17 | 106.531 | 0.85781 | 0.84087 | 0.8304 | 0.82171 | 0.8139
18 | 111.327 | 0.86052 | 0.84315 | 0.83084 | 0.82209 | 0.81425
19 | 116.122 | 0.86323 | 0.84542 | 0.83127 | 0.82248 | 0.81459
20 | 120.918 | 0.86594 | 0.84768 | 0.83291 | 0.82286 | 0.81493
21 | 125.714 | 0.86866 | 0.84993 | 0.83485 | 0.82324 | 0.81528
22 | 130.51 | 0.87137 | 0.85217 | 0.83678 | 0.82393 | 0.81562
23 | 135.306 | 0.87408 | 0.8544 | 0.83869 | 0.82561 | 0.81596
24 | 140.102 | 0.87679 | 0.85661 | 0.84058 | 0.82728 | 0.8163
25 | 144.898 | 0.8795 | 0.85882 | 0.84246 | 0.82893 | 0.81738
26 | 149.694 | 0.88221 | 0.86101 | 0.84432 | 0.83056 | 0.81884
27 | 154.49 | 0.88493 | 0.8632 | 0.84617 | 0.83217 | 0.82027
28 | 159.286 | 0.88764 | 0.86537 | 0.848 | 0.83376 | 0.82169
29 | 164.082 | 0.89035 | 0.86753 | 0.84982 | 0.83534 | 0.82309
30 | 168.878 | 0.89306 | 0.86968 | 0.85162 | 0.8369 | 0.82448
31 | 173.673 | 0.89577 | 0.87182 | 0.8534 | 0.83844 | 0.82584
32 | 178.469 | 0.89848 | 0.87394 | 0.85517 | 0.83996 | 0.82718
33 | 183.265 | 0.90119 | 0.87605 | 0.85692 | 0.84147 | 0.82851
34 | 188.061 | 0.90391 | 0.87815 | 0.85865 | 0.84296 | 0.82982
35 | 192.857 | 0.90662 | 0.88024 | 0.86037 | 0.84442 | 0.8311
36 | 197.653 | 0.90933 | 0.88231 | 0.86207 | 0.84587 | 0.83237
37 | 202.449 | 0.91204 | 0.88437 | 0.86375 | 0.8473 | 0.83362
38 | 207.245 | 0.91475 | 0.88642 | 0.86541 | 0.84871 | 0.83486
39 | 212.041 | 0.91746 | 0.88845 | 0.86706 | 0.85011 | 0.83607
40 | 216.837 | 0.92018 | 0.89047 | 0.86869 | 0.85148 | 0.83726
41 | 221.633 | 0.92289 | 0.89247 | 0.8703 | 0.85284 | 0.83844
42 | 226.429 | 0.9256 | 0.89446 | 0.87189 | 0.85417 | 0.83959
43 | 231.224 | 0.92831 | 0.89644 | 0.87346 | 0.85549 | 0.84073
44 | 236.02 | 0.93102 | 0.8984 | 0.87502 | 0.85679 | 0.84184
45 | 240.816 | 0.93373 | 0.90034 | 0.87656 | 0.85807 | 0.84294
46 | 245.612 | 0.93644 | 0.90227 | 0.87808 | 0.85933 | 0.84402
47 | 250.408 | 0.93916 | 0.90419 | 0.87958 | 0.86057 | 0.84508
48 | 255.204 | 0.94187 | 0.90609 | 0.88106 | 0.86179 | 0.84612
49 | 260 | 0.94458 | 0.90797 | 0.88252 | 0.86299 | 0.84714

## PP
Sorszám | T [°C] | p [MPa]
|  | 0 | 50 | 100 | 150 | 200
v [cm3/g]
0 | 25 | 1.1212 | 1.0998 | 1.0821 | 1.0671 | 1.0541
1 | 29.7959 | 1.1225 | 1.1008 | 1.083 | 1.0679 | 1.0547
2 | 34.5918 | 1.1239 | 1.1019 | 1.0839 | 1.0686 | 1.0554
3 | 39.3878 | 1.1253 | 1.103 | 1.0848 | 1.0694 | 1.056
4 | 44.1837 | 1.1267 | 1.1041 | 1.0857 | 1.0701 | 1.0566
5 | 48.9796 | 1.128 | 1.1052 | 1.0865 | 1.0708 | 1.0572
6 | 53.7755 | 1.1295 | 1.1062 | 1.0874 | 1.0716 | 1.0578
7 | 58.5714 | 1.1309 | 1.1073 | 1.0883 | 1.0723 | 1.0585
8 | 63.3673 | 1.1323 | 1.1084 | 1.0892 | 1.073 | 1.0591
9 | 68.1633 | 1.1338 | 1.1095 | 1.09 | 1.0737 | 1.0597
10 | 72.9592 | 1.1355 | 1.1106 | 1.0909 | 1.0744 | 1.0603
11 | 77.7551 | 1.1374 | 1.1118 | 1.0917 | 1.0751 | 1.0609
12 | 82.551 | 1.1396 | 1.113 | 1.0926 | 1.0758 | 1.0614
13 | 87.3469 | 1.1425 | 1.1144 | 1.0936 | 1.0765 | 1.062
14 | 92.1429 | 1.1466 | 1.1161 | 1.0945 | 1.0772 | 1.0626
15 | 96.9388 | 1.1528 | 1.1182 | 1.0956 | 1.078 | 1.0632
16 | 101.735 | 1.1627 | 1.1211 | 1.0968 | 1.0787 | 1.0637
17 | 106.531 | 1.1793 | 1.1255 | 1.0984 | 1.0796 | 1.0643
18 | 111.327 | 1.2075 | 1.1325 | 1.1005 | 1.0805 | 1.0649
19 | 116.122 | 1.2505 | 1.1441 | 1.1037 | 1.0817 | 1.0656
20 | 120.918 | 1.2552 | 1.1638 | 1.1086 | 1.0833 | 1.0663
21 | 125.714 | 1.26 | 1.1978 | 1.1167 | 1.0855 | 1.0672
22 | 130.51 | 1.2647 | 1.2007 | 1.1305 | 1.089 | 1.0684
23 | 135.306 | 1.2694 | 1.2043 | 1.1542 | 1.0948 | 1.07
24 | 140.102 | 1.2742 | 1.2079 | 1.1662 | 1.1044 | 1.0725
25 | 144.898 | 1.2789 | 1.2114 | 1.1693 | 1.121 | 1.0766
26 | 149.694 | 1.2836 | 1.215 | 1.1723 | 1.1413 | 1.0833
27 | 154.49 | 1.2884 | 1.2185 | 1.1753 | 1.144 | 1.0949
28 | 159.286 | 1.2931 | 1.222 | 1.1783 | 1.1467 | 1.115
29 | 164.082 | 1.2978 | 1.2255 | 1.1813 | 1.1494 | 1.1244
30 | 168.878 | 1.3025 | 1.229 | 1.1843 | 1.152 | 1.1268
31 | 173.673 | 1.3073 | 1.2325 | 1.1872 | 1.1547 | 1.1293
32 | 178.469 | 1.312 | 1.2359 | 1.1901 | 1.1573 | 1.1317
33 | 183.265 | 1.3167 | 1.2393 | 1.193 | 1.1599 | 1.1341
34 | 188.061 | 1.3215 | 1.2427 | 1.1959 | 1.1625 | 1.1364
35 | 192.857 | 1.3262 | 1.2461 | 1.1988 | 1.165 | 1.1388
36 | 197.653 | 1.3309 | 1.2495 | 1.2016 | 1.1676 | 1.1412
37 | 202.449 | 1.3356 | 1.2529 | 1.2045 | 1.1701 | 1.1435
38 | 207.245 | 1.3404 | 1.2562 | 1.2073 | 1.1726 | 1.1458
39 | 212.041 | 1.3451 | 1.2595 | 1.2101 | 1.1751 | 1.1481
40 | 216.837 | 1.3498 | 1.2629 | 1.2128 | 1.1776 | 1.1503
41 | 221.633 | 1.3545 | 1.2662 | 1.2156 | 1.18 | 1.1526
42 | 226.429 | 1.3593 | 1.2694 | 1.2183 | 1.1825 | 1.1548
43 | 231.224 | 1.364 | 1.2727 | 1.221 | 1.1849 | 1.157
44 | 236.02 | 1.3687 | 1.2759 | 1.2237 | 1.1873 | 1.1592
45 | 240.816 | 1.3735 | 1.2791 | 1.2264 | 1.1897 | 1.1614
46 | 245.612 | 1.3782 | 1.2823 | 1.2291 | 1.192 | 1.1636
47 | 250.408 | 1.3829 | 1.2855 | 1.2317 | 1.1944 | 1.1657
48 | 255.204 | 1.3877 | 1.2887 | 1.2343 | 1.1967 | 1.1678
49 | 260 | 1.3924 | 1.2918 | 1.2369 | 1.199 | 1.1699

## PS
Sorszám | T [°C] | p [MPa]
|  | 0 | 50 | 100 | 150 | 200
v [cm3/g]
0 | 25 | 0.97971 | 0.96877 | 0.95905 | 0.9503 | 0.94234
1 | 29.7959 | 0.98054 | 0.96942 | 0.95956 | 0.95069 | 0.94264
2 | 34.5918 | 0.98137 | 0.97007 | 0.96006 | 0.95108 | 0.94293
3 | 39.3878 | 0.98221 | 0.97072 | 0.96056 | 0.95146 | 0.94321
4 | 44.1837 | 0.98304 | 0.97136 | 0.96106 | 0.95183 | 0.94349
5 | 48.9796 | 0.98387 | 0.972 | 0.96155 | 0.9522 | 0.94376
6 | 53.7755 | 0.9847 | 0.97264 | 0.96203 | 0.95257 | 0.94402
7 | 58.5714 | 0.98553 | 0.97327 | 0.96251 | 0.95293 | 0.94428
8 | 63.3673 | 0.98637 | 0.97391 | 0.96299 | 0.95328 | 0.94453
9 | 68.1633 | 0.9872 | 0.97454 | 0.96346 | 0.95363 | 0.94478
10 | 72.9592 | 0.98803 | 0.97516 | 0.96393 | 0.95397 | 0.94502
11 | 77.7551 | 0.98886 | 0.97578 | 0.96439 | 0.9543 | 0.94525
12 | 82.551 | 0.98969 | 0.9764 | 0.96485 | 0.95463 | 0.94547
13 | 87.3469 | 0.99053 | 0.97702 | 0.9653 | 0.95495 | 0.94569
14 | 92.1429 | 0.99136 | 0.97763 | 0.96575 | 0.95527 | 0.9459
15 | 96.9388 | 0.99351 | 0.97824 | 0.96619 | 0.95558 | 0.94611
16 | 101.735 | 0.99696 | 0.97885 | 0.96662 | 0.95588 | 0.9463
17 | 106.531 | 1.0004 | 0.98057 | 0.96706 | 0.95618 | 0.9465
18 | 111.327 | 1.0039 | 0.98344 | 0.96748 | 0.95647 | 0.94668
19 | 116.122 | 1.0073 | 0.98629 | 0.96926 | 0.95676 | 0.94686
20 | 120.918 | 1.0108 | 0.98913 | 0.97169 | 0.95704 | 0.94703
21 | 125.714 | 1.0142 | 0.99195 | 0.97409 | 0.95917 | 0.94719
22 | 130.51 | 1.0177 | 0.99476 | 0.97647 | 0.96125 | 0.94735
23 | 135.306 | 1.0211 | 0.99755 | 0.97883 | 0.96331 | 0.95004
24 | 140.102 | 1.0246 | 1.0003 | 0.98117 | 0.96533 | 0.95184
25 | 144.898 | 1.028 | 1.0031 | 0.98348 | 0.96733 | 0.95361
26 | 149.694 | 1.0315 | 1.0058 | 0.98577 | 0.96931 | 0.95534
27 | 154.49 | 1.0349 | 1.0085 | 0.98803 | 0.97125 | 0.95705
28 | 159.286 | 1.0384 | 1.0112 | 0.99026 | 0.97317 | 0.95874
29 | 164.082 | 1.0418 | 1.0139 | 0.99248 | 0.97506 | 0.96039
30 | 168.878 | 1.0453 | 1.0166 | 0.99467 | 0.97692 | 0.96202
31 | 173.673 | 1.0487 | 1.0192 | 0.99683 | 0.97876 | 0.96362
32 | 178.469 | 1.0522 | 1.0218 | 0.99896 | 0.98057 | 0.96518
33 | 183.265 | 1.0556 | 1.0245 | 1.0011 | 0.98235 | 0.96673
34 | 188.061 | 1.0591 | 1.0271 | 1.0032 | 0.9841 | 0.96824
35 | 192.857 | 1.0625 | 1.0296 | 1.0052 | 0.98582 | 0.96972
36 | 197.653 | 1.066 | 1.0321 | 1.0072 | 0.98751 | 0.97117
37 | 202.449 | 1.0694 | 1.0347 | 1.0092 | 0.98918 | 0.9726
38 | 207.245 | 1.0729 | 1.0372 | 1.0112 | 0.99081 | 0.97399
39 | 212.041 | 1.0763 | 1.0397 | 1.0132 | 0.99242 | 0.97536
40 | 216.837 | 1.0798 | 1.0421 | 1.0151 | 0.994 | 0.9767
41 | 221.633 | 1.0832 | 1.0446 | 1.017 | 0.99555 | 0.97801
42 | 226.429 | 1.0867 | 1.047 | 1.0188 | 0.99707 | 0.97929
43 | 231.224 | 1.0901 | 1.0493 | 1.0207 | 0.99856 | 0.98054
44 | 236.02 | 1.0936 | 1.0517 | 1.0225 | 1 | 0.98176
45 | 240.816 | 1.097 | 1.054 | 1.0243 | 1.0014 | 0.98295
46 | 245.612 | 1.1005 | 1.0564 | 1.026 | 1.0029 | 0.98412
47 | 250.408 | 1.1039 | 1.0587 | 1.0277 | 1.0042 | 0.98525
48 | 255.204 | 1.1074 | 1.0609 | 1.0294 | 1.0056 | 0.98636
49 | 260 | 1.1108 | 1.0632 | 1.0311 | 1.0069 | 0.98743